## Sheet1
TR001107密封胶技术条件响应表-供应商名称+产品名称
序号 | 项点 | 要求 | 备注 | 供应商意见 |  |  |  | 报告编号
|  |  |  | 满足 | 不满足 | 不适用 | 偏离
1 | 外观 | 均匀膏状物
2 | 密度（g/cm3） | 1.0-1.6*
3 | 表干时间（min） | ≥10；≤30*
4 | 下垂度（级） | ≤3*
5 | 固化速度（mm/24 h） | ≥3
6 | 固化前后质量变化率（%） | ≤3
7 | 硬度（邵氏A） | ≥25*
8 | 玻璃化转变温度（℃） | 中值≤-60
9 | 体积电阻率（Ω*cm） | ≥1×109
10 | 100%定伸应力（MPa） | ≥1.0*
11 | 拉伸强度（MPa） | ≥1.0*
12 | 断裂伸长率（%） | ≥200*
13 | 无割口直角形撕裂强度（N/mm） | ≥8
14 | 拉伸剪切强度（MPa） | ≥1.5；且满足剥离粘接性要求
15 | 剥离粘接性 | 剥离粘接性：内聚破坏类型占比不少于 95% | 密封胶剥离性试验的方法，无需进行响应 |  |  |  | / | /
16 | 耐酸性（H2SO4） | 剥离粘接性：内聚破坏类型占比不少于 95%
17 | 耐碱性（NaOH） | 剥离粘接性：内聚破坏类型占比不少于 95%
18 | 耐人工气候老化—高低温循环交变 | 1、拉伸剪切强度率保持率80%-120%； 2、剥离粘接性：内聚破坏类型占比不少于 95%
19 | 耐人工气候老化—湿热老化测试 | 1、拉伸剪切强度率保持率80%-120%； 2、剥离粘接性：内聚破坏类型占比不少于 95%
20 | 耐人工气候老化—荧光紫外灯照射 | 1、外观无明显发黏、变色、龟裂、粉化等现象； 2、拉伸强度保持率80%-120%； 3、拉断伸长率保持率80%-120%。
21 | 耐人工气候老化—交替地浸水并干燥 | 剥离粘接性：内聚破坏类型占比不少于 95%
22 | 耐人工气候老化—暴露于中性盐雾和高湿度下 | 剥离粘接性：内聚破坏类型占比不少于 95%
签字/盖章：

## Sheet2
1 | 外观 | 均匀膏状物 | 均匀膏状物
2 | 密度（g/cm3） | 1.0-1.6* | 1.0-1.6*
3 | 表干时间（min） | ≥10；≤30* | ≥10；≤30*
4 | 挤出性（ml/min） | 双方协商确定 | 双方协商确定
5 | 下垂度（级） | ≤3* | ≤3*
6 | 固化速度（mm/24 h） | ≥3 | ≥3
7 | 固化前后质量变化率（%） | ≤3 | ≤3
8 | 硬度（邵氏A） | ≥25* | ≥40*
9 | 玻璃化转变温度（℃） | 中值≤-60 | 中值≤-60
10 | 体积电阻率（Ω*cm） | ≥1×109 | ≥1×109
11 | 100%定伸应力（MPa） | ≥1.0* | ≥2.0*
12 | 拉伸强度（MPa） | ≥1.0* | ≥1.8*
13 | 断裂伸长率（%） | ≥200* | ≥450*
14 | 无割口直角形撕裂强度（N/mm） | ≥8 | ≥15*
15 | 拉伸剪切强度（MPa） | ≥1.5；且满足剥离粘接性要求 | ≥1.8*；且满足剥离粘接性要求
16 | 剥离粘接性 | 剥离粘接性：内聚破坏类型占比不少于 95% | 剥离粘接性：内聚破坏类型占比不少于 95%
17 | 耐酸性（H2SO4） | 剥离粘接性：内聚破坏类型占比不少于 95% | 剥离粘接性：内聚破坏类型占比不少于 95%
18 | 耐碱性（NaOH） | 剥离粘接性：内聚破坏类型占比不少于 95% | 剥离粘接性：内聚破坏类型占比不少于 95%
19 | 耐人工气候老化—高低温循环交变 | 1、拉伸剪切强度率保持率80%-120%； | 1、拉伸剪切强度率保持率80%-120%；
|  | 2、剥离粘接性：内聚破坏类型占比不少于 95% | 2、剥离粘接性：内聚破坏类型占比不少于 95%
20 | 耐人工气候老化—湿热老化测试 | 1、拉伸剪切强度率保持率80%-120%； | 1、拉伸剪切强度率保持率80%-120%；
|  | 2、剥离粘接性：内聚破坏类型占比不少于 95% | 2、剥离粘接性：内聚破坏类型占比不少于 95%
21 | 耐人工气候老化—荧光紫外灯照射 | 1、外观无明显发黏、变色、龟裂、粉化等现象； | 4、外观无明显发黏、变色、龟裂、粉化等现象；
|  | 2、拉伸强度保持率80%-120%； | 1、拉伸强度保持率80%-120%；
|  | 3、拉断伸长率保持率80%-120%*。 | 2、拉断伸长率保持率80%-120%*。
*数据为参考值。实际使用中，可根据胶粘剂的品种不同、施工工艺不同、粘接、密封目的的不同进行调整，具体数值由供需双方协商确定。